## Comp. Simple
Universidad de Sonora
Departamento de Ingeniería Civil y Minas
Laboratorio de Mecánica de Rocas
Prueba Compresión Simple
Sample | Muestra | Caja | D1sup (Cm) | D2sup (Cm) | D1med(Cm) | D2med(Cm) | D1inf(Cm) | D2inf(Cm) | Dp (Cm) | Longitud (Cm) | Peso muestra (g) | Área (Cm2) | Volumen (Cm3) | Densidad (g/cm3) | Carga (kg) | Esfuerzo (kgf/cm2) | Esf. Corregido | Esfuerzo (Mpa) | factor de Correción
|  |  | 6.364 | 6.355 | 6.361 | 6.355 | 6.357 | 6.348
|  |  | 6.363 | 6.364 | 6.358 | 6.358 | 6.351 | 6.354
|  |  | 6.304 | 6.309 | 6.313 | 6.298 | 6.278 | 6.268
|  |  | 6.378 | 6.36 | 6.36 | 6.3 | 6.357 | 6.354
|  |  | 6.327 | 6.322 | 6.329 | 6.326 | 6.351 | 6.327
|  |  | 6.36 | 6.354 | 6.355 | 6.356 | 6.395 | 6.353
|  |  | 6.325 | 6.328 | 6.325 | 6.32 | 6.323 | 6.321
|  |  | 6.369 | 6.377 | 6.381 | 6.372 | 6.375 | 6.398
|  |  | 6.348 | 6.369 | 6.374 | 6.383 | 6.357 | 6.366
|  |  | 6.36 | 6.357 | 6.381 | 6.366 | 6.366 | 6.362
|  |  | 6.332 | 6.335 | 6.325 | 6.332 | 6.328 | 6.331
|  |  | 4.765 | 4.762 | 4.759 | 4.757 | 4.795 | 4.796
|  |  | 6.355 | 6.365 | 6.362 | 6.349 | 6.33 | 6.357
|  |  | 6.335 | 6.338 | 6.348 | 6.344 | 6.327 | 6.322
|  |  | 4.727 | 4.73 | 4.732 | 4.731 | 4.732 | 4.728
|  |  | 4.723 | 4.727 | 4.749 | 4.738 | 4.749 | 4.743
|  |  | 4.761 | 4.775 | 4.747 | 4.754 | 4.749 | 4.752
Nombre del alumno: | [13 empty] | Descripción de la muestra:
Expediente:
Fecha: